## CHS-Cilíndricos
TABLA DE CÁLCULO DE DIMENSIONES Y CARACTERÍSTICAS DE PERFILES HUECOS DE SECCIÓN CIRCULAR
CALIDAD STANDARD DE ACERO S355J2H (ACEROS AL CARBONO)
|  |  | PRESTACIONES MECÁNICAS |  |  |  |  | COMPOSICIÓN QUÍMICA
|  |  | Norma | Lím. Elástico | Res. Rotura | Alargamiento | Resiliencia | C %máx. | Si %máx. | Mn %máx. | P %máx. | S %máx.
|  |  |  | Rp 0,2 (N/mm2) | Rm (N/mm2) |  | - 20º C
|  |  | EN10210 | ≥ 355 | 470 ÷ 630 | (C) ≥ 22% | mín. 27 Joules | 0.22 | 0.55 | 1.6 | 0.03 | 0.03
|  |  | EN10219 | ≥ 355 | 470 ÷ 630 | (F) ≥ 20% | mín. 27 Joules | 0.22 | 0.55 | 1.6 | 0.03 | 0.03
Diámetro exterior | Espesor | Peso teórico | Área de la sección | Momento de inercia de flexión | Radio de giro | Módulo de flexión elástico | Módulo de flexión plástico | Momento de inercia de torsión | Constante de torsión | Área superficial por metro lineal | Longitud nominal por tonelada
D | T | M | A | I | i | Wel | Wpl | It | Ct | As | L'
mm | mm | kg/m | cm2 | cm4 | cm | cm3 | cm3 | cm4 | cm3 | m2/m | m/t
406.4 | 10 | 97.7582 | 124.5327 | 24475.81 | 14.01932 | 1204.518 | 1571.663 | 48951.63 | 2409.037 | 1.276743 | 10.22932
Inserte diámetro exterior en milímetros, inserte el espesor en milímetros.
desde
26.9 | 5 | 2.700435 | 3.440044 | 2.169851 | 0.7942056 | 1.613272 | 2.439717 | 4.339701 | 3.226544 | 0.08450884 | 370.3108
hasta
812.8 | 100 | 1757.872 | 2239.327 | 1450199.1 | 25.44808 | 35684.03 | 51141.72 | 2900398.1 | 71368.06 | 2.553487 | 0.5688697
N/mm2 x 0,102 = kg/mm2.
Para más información sobre nuestros productos y gamas dimensionales consulte en nuestra web www.protubsa.com (descarga gratuita de catálogos)
D
T
z
y

## RHS-Cuadrados y Rectangulares
TABLA DE CÁLCULO DE DIMENSIONES Y CARACTERÍSTICAS DE PERFILES HUECOS DE SECCIÓN CUADRADA Y RECTANGULAR
CALIDAD STANDARD DE ACERO S355J2H (ACEROS AL CARBONO)
[11 empty] | PRESTACIONES MECÁNICAS |  |  |  |  | COMPOSICIÓN QUÍMICA
[11 empty] | Norma | Lím. Elástico | Res. Rotura | Alargamiento | Resiliencia | C %máx. | Si %máx. | Mn %máx. | P %máx. | S %máx.
[12 empty] | Rp 0,2 (N/mm2) | Rm (N/mm2) |  | - 20º C
[11 empty] | EN10210 | ≥ 355 | 470 ÷ 630 | (C) ≥ 22% | mín. 27 Joules | 0.22 | 0.55 | 1.6 | 0.03 | 0.03
[11 empty] | EN10219 | ≥ 355 | 470 ÷ 630 | (F) ≥ 20% | mín. 27 Joules | 0.22 | 0.55 | 1.6 | 0.03 | 0.03
Altura del perfil | Anchura del perfil | Espesor | Acabado | Peso teórico | Area | Momento de inercia de flexión |  | Radio de giro |  | Módulo de flexión elástico |  | Módulo de flexión plástico |  | Momento de inercia de torsión | Constante de torsión | Area superficial por metro lineal | Longitud nominal por tonelada
H | B | T | Frío | M | A | Iyy | Izz | iyy | izz | Welyy | Welzz | Wplyy | Wplzz | It | Ct | As | L'
mm | mm | mm | (Sí/No) | kg/m | cm2 | cm4 | cm4 | cm | cm | cm3 | cm3 | cm3 | cm3 | cm4 | cm3 | m2/m | m/t
100 | 80 | 5 | Si | 12.83961 | 16.35619 | 225.9354 | 159.6087 | 3.716645 | 3.123829 | 45.18708 | 39.90218 | 55.09144 | 47.23525 | 307.5281 | 63.71492 | 0.3428319 | 77.88397 | 10 | 5
Inserte cada lado en milímetros, inserte el espesor en milímetros y si es en Frío (Norma EN10219 ó caliente NORMA EN10210)
desde
40 | 40 | 3 | si | 3.303461 | 4.20823 | 9.323557 | 9.323557 | 1.488473 | 1.488473 | 4.661778 | 4.661778 | 5.723522 | 5.723522 | 15.75218 | 7.07294 | 0.1496991 | 302.7129
hasta
600 | 400 | 20 | si | 287.963 | 366.8319 | 177829.3 | 95499.86 | 22.01751 | 16.13496 | 5927.643 | 4774.993 | 7262.631 | 5514.313 | 208261 | 8072.507 | 1.896991 | 3.472668
N/mm2 x 0,102 = kg/mm2.
Para más información sobre nuestros productos y gamas dimensionales consulte en nuestra web www.protubsa.com (descarga gratuita de catálogos)
T
B
H
T
B
H
z
z
y
y

## EHS-Elipticos-Ovales
TABLA DE CÁLCULO DE DIMENSIONES Y CARACTERÍSTICAS DE PERFILES HUECOS DE SECCIÓN ELIPTICA-OVAL
CALIDAD STANDARD DE ACERO S355J2H (ACEROS AL CARBONO)
[8 empty] | PRESTACIONES MECÁNICAS |  |  |  |  | COMPOSICIÓN QUÍMICA
[8 empty] | Norma | Lím. Elástico | Res. Rotura | Alargamiento | Resiliencia | C %máx. | Si %máx. | Mn %máx. | P %máx. | S %máx.
[9 empty] | Rp 0,2 (N/mm2) | Rm (N/mm2) |  | - 20º C
[8 empty] | EN10210 | ≥ 355 | 470 ÷ 630 | (C) ≥ 22% | mín. 27 Joules | 0.22 | 0.55 | 1.6 | 0.03 | 0.03
Altura del perfil | Anchura del perfil | Espesor | Peso teórico | Area | Momento de inercia de flexión |  | Radio de giro |  | Módulo de flexión elástico |  | Módulo de flexión plástico |  | Momento de inercia | Constante de torsión | Area superficial por metro lineal | Longitud nominal por tonelada
H | B | T | M | A | Iyy | Izz | iyy | izz | Wel yy | Wel zz | Wpl yy | Wpl zz | It | Ct | As | L'
mm | mm | mm | kg/m | cm2 | cm4 | cm4 | cm | cm | cm3 | cm3 | cm3 | cm3 | cm4 | cm3 | m2/m | m/t
300 | 150 | 8 | 42.81237 | 54.53805 | 4813.289 | 1615.792 | 9.394446 | 5.443058 | 320.886 | 215.4389 | 448.6827 | 275.0827 | 4845.717 | 480.8749 | 0.7264933 | 23.35774
[10 empty] | Am= | 32565.75
[10 empty] | P= | 726.4933
[10 empty] | U= | 702.0844
Inserte cada lado en milímetros, inserte el espesor en milímetros y si es en Frío (Norma EN10219 ó caliente NORMA EN10210) | [13 empty] | CEV máx. T≤ 16 mm. Máx. 0,45%
Para más información sobre nuestros productos y gamas dimensionales consulte en nuestra web www.protubsa.com (descarga gratuita de catálogos)
Debido a que la gama dimensional de este perfil en caliente EN10210 es limitada, a continuación le presentamos la gama dimensional completa.
Gama dimensional actualizada tubos de acero elípticos - PROTUBSA - www.protubsa.com
| H | B | T | M | A | Iy | Iz | iy | iz | Wel.y | Wel.z | Wpl.y | Wpl.z | It | Ct | S
| mm | mm | mm | kg/m | cm2 | cm4 | cm4 | cm | cm | cm3 | cm3 | cm3 | cm3 | cm4 | cm3 | m2/m
| 120 | 60 | 3.2 | 7.05 | 8.99 | 123 | 41.4 | 3.7 | 2.15 | 20.5 | 13.8 | 28.7 | 17.6 | 124 | 30.8 | 0.291
|  |  | 4 | 8.74 | 11.1 | 150 | 49.9 | 3.67 | 2.12 | 25.1 | 16.6 | 35.3 | 21.5 | 150 | 36.9 | 0.291
|  |  | 5 | 10.8 | 13.8 | 182 | 59.7 | 3.64 | 2.08 | 30.4 | 19.9 | 43.2 | 26.2 | 180 | 43.9 | 0.291
|  |  | 6 | 12.8 | 16.3 | 212 | 68.6 | 3.6 | 2.05 | 35.4 | 22.9 | 50.7 | 30.5 | 208 | 50.1 | 0.291
|  |  | 8 | 16.7 | 21.3 | 266 | 83.7 | 3.53 | 1.98 | 44.3 | 27.9 | 64.7 | 38.4 | 256 | 60.4 | 0.291
| 150 | 75 | 4 | 10.7 | 13.6 | 301 | 101 | 4.7 | 2.72 | 40.1 | 26.9 | 56.1 | 34.4 | 303 | 60.1 | 0.364
|  |  | 5 | 13.3 | 16.9 | 367 | 122 | 4.66 | 2.69 | 48.9 | 32.5 | 68.9 | 42 | 367 | 72.2 | 0.364
|  |  | 6.3 | 16.5 | 21 | 448 | 147 | 4.62 | 2.64 | 59.7 | 39.1 | 84.9 | 51.5 | 443 | 86.3 | 0.364
|  |  | 8 | 21.3 | 27.1 | 546 | 176 | 4.49 | 2.54 | 72.8 | 46.8 | 105 | 62.9 | 533 | 102 | 0.363
|  |  | 10 | 26.1 | 33.3 | 649 | 204 | 4.42 | 2.48 | 86.6 | 54.5 | 126 | 75.1 | 625 | 118 | 0.363
| 180 | 90 | 6 | 19.7 | 25.1 | 761 | 253 | 5.51 | 3.18 | 84.6 | 56.2 | 119 | 72.6 | 760 | 125 | 0.436
|  |  | 8 | 25.8 | 32.9 | 974 | 318 | 5.44 | 3.11 | 108 | 70.6 | 154 | 93.3 | 961 | 155 | 0.436
|  |  | 10 | 31.8 | 40.5 | 1169 | 375 | 5.37 | 3.04 | 130 | 83.3 | 187 | 112 | 1139 | 182 | 0.436
| 200 | 100 | 6.3 | 22.3 | 28.4 | 1103 | 368 | 6.23 | 3.6 | 110 | 73.5 | 155 | 94.7 | 1105 | 163 | 0.485
|  |  | 8 | 28 | 35.7 | 1358 | 446 | 6.17 | 3.54 | 136 | 89.3 | 193 | 117 | 1347 | 197 | 0.485
|  |  | 10 | 34.5 | 44 | 1637 | 529 | 6.1 | 3.47 | 164 | 106 | 235 | 141 | 1605 | 232 | 0.485
|  |  | 12.5 | 42.4 | 54 | 1954 | 619 | 6.02 | 3.39 | 195 | 124 | 284 | 169 | 1889 | 269 | 0.485
| 220 | 110 | 6 | 24.2 | 30.9 | 1421 | 476 | 6.78 | 3.93 | 129 | 86.6 | 181 | 111 | 1429 | 193 | 0.533
|  |  | 8 | 31.9 | 40.7 | 1832 | 606 | 6.71 | 3.86 | 167 | 110 | 235 | 143 | 1824 | 244 | 0.533
|  |  | 10 | 39.4 | 50.2 | 2215 | 722 | 6.64 | 3.79 | 201 | 131 | 287 | 174 | 2183 | 288 | 0.533
| 250 | 125 | 6.3 | 28.2 | 35.9 | 2205 | 742 | 7.84 | 4.55 | 176 | 119 | 246 | 151 | 2224 | 265 | 0.606
|  |  | 8 | 34.4 | 451 | 2732 | 909 | 7.78 | 4.49 | 219 | 145 | 307 | 188 | 2734 | 323 | 0.606
|  |  | 10 | 43.8 | 55.8 | 3316 | 1090 | 7.71 | 4.42 | 265 | 174 | 376 | 228 | 3288 | 358 | 0.606
|  |  | 12.5 | 53.9 | 68.7 | 3996 | 1292 | 7.63 | 4.34 | 320 | 207 | 458 | 276 | 3918 | 453 | 0.606
| 300 | 150 | 8 | 42.8 | 54.4 | 4813 | 1616 | 9.39 | 5.44 | 321 | 215 | 449 | 275 | 4846 | 481 | 0.727
|  |  | 10 | 53 | 67.5 | 5872 | 1950 | 9.32 | 5.37 | 391 | 260 | 551 | 336 | 5867 | 577 | 0.727
|  |  | 12.5 | 65.5 | 83.4 | 7120 | 2334 | 9.24 | 5.29 | 475 | 311 | 674 | 409 | 7047 | 686 | 0.727
|  |  | 16 | 82.5 | 105 | 8731 | 2809 | 9.12 | 5.17 | 582 | 374 | 837 | 503 | 8529 | 818 | 0.727
| 320 | 160 | 8 | 47.1 | 60 | 5877 | 1978 | 9.89 | 5.74 | 367 | 247 | 513 | 315 | 5928 | 553 | 0.775
|  |  | 10 | 58.4 | 74.4 | 7181 | 2393 | 9.82 | 5.67 | 449 | 299 | 631 | 385 | 7192 | 665 | 0.775
|  |  | 12 | 69.6 | 88.6 | 8422 | 2779 | 9.75 | 5.6 | 526 | 347 | 745 | 453 | 8375 | 769 | 0.775
|  |  | 14 | 80.5 | 103 | 9604 | 3137 | 9.68 | 5.53 | 600 | 392 | 855 | 517 | 9483 | 863 | 0.775
| 400 | 200 | 8 | 57.6 | 73.4 | 11689 | 3966 | 12.6 | 7.35 | 584 | 397 | 811 | 500 | 11858 | 890 | 0.969
|  |  | 10 | 71.5 | 91.1 | 14348 | 4829 | 12.5 | 7.28 | 717 | 483 | 1001 | 615 | 14473 | 1079 | 0.969
|  |  | 12.5 | 88.6 | 113 | 17531 | 5843 | 12.5 | 7.19 | 877 | 584 | 1232 | 753 | 17558 | 1299 | 0.969
|  |  | 16 | 112 | 143 | 21734 | 7143 | 12.3 | 7.07 | 1087 | 714 | 1541 | 936 | 21551 | 1577 | 0.969
| 500 | 250 | 10 | 90 | 115 | 28539 | 9682 | 15.8 | 9.19 | 1142 | 775 | 1585 | 976 | 28950 | 1739 | 1.21
|  |  | 12.5 | 112 | 142 | 35030 | 11791 | 15.7 | 9.1 | 1401 | 943 | 1956 | 1201 | 353533 | 2108 | 1.21
|  |  | 16 | 142 | 180 | 43709 | 14549 | 15.6 | 8.98 | 1748 | 1164 | 2459 | 1501 | 43737 | 2586 | 1.21
Para semi-elípticos rogamos consulten puntualmente.
H
T
h
t
z
y
B